## Лист1
Наименование | Описание | Химсостав | Производитель | Страна происхождения | ADR | Код ТН ВЭД | СГР
Краски INXFLEX | Быстрозакрепляющиеся УФ-краски для листовой офсетной печати, закрепляются в основном в результате механизма окислительной полимеризации связующего под действием растворенного в краске кислорода воздуха, причем сиккатив играет роль катализатора (ускорителя) полимеризации. | Фталоцианиновый голубой - 16% Пигмент (например, для черной краски — сажа) - 4% Пигмент (цветные) – 15% Эпоксиакрилатная смола - 30% Эпоксиакрилат, модифицированный жирными кислотами - 25% Мономер (модификатор вязкости) - 8% Инициатор -11% Фоточувствительный ароматический амин -4% Стабилизатор, воск и др. -2% | INX International France | Франция
Краски NeoBase | монопигментная, высоко концентрированная, водоразбавляемая краска на основе акриловых полимеров для флексографской или глубокой печати. Представляет собой смесь на основе пигментов и смол. | Вода - 11 – 15% Добавки- 4 – 6% Акриловое связующее-25 – 35% Наполнитель мел- 3-5% Пигмент- 5 – 40% | NeoInk S.p.z.o.o | Польша
Additol VXW 6396 | добавка в ЛКМ для улучшения розлива без добавления силикона. Фторида модифицированный акриловый сополимер в растворе на водной основе, нейтрализованный амином. Улучшает выравнивание и смачивание подложки в водных красках, демонстрирует хорошую эффективность при смачивании подложки, без влияние на стабилизацию пены. | одифицированный фтором акриловый сополимер -55% Бутанол CAS 71-36-3 12-13% 1 метокси 2 пропанол CAS 107-98-2 10-11% вода 25%
Additol XL 480 | добавка в лакокрасочные материалы. акриловый полимер в органических растворителях. (метоксипропилацетат, ксилол и этилбензол) Выравнивающий агент без добавления силикона, акриловый модифицированный аминовой смолой. Активного вещества около 70%. Добавка для улучшения качества поверхности лакокрасочных пленок, особенно автомобильных покрытий. | 67% акрилового сополимера (конфиденциальная CAS) 16-17% метоксипропилацетата (CAS 108-65-6) 8-9% ксилола (CAS 1330-20-7) 3-4% бензогуанаминовой формальдегидной смолы, бутилированной (CAS 68002-26-6) 2-3% этилбензола (CAS 100-41-4) <0,05% формальдегида (CAS 50-00-0) |  |  |  |  | Требуется СГР, в реестре нет
Additol XL270 | Добавка для смачивания пигмента | жирные кислоты С18 с 2 диметиламиноэтанолом - 53-57% ксилол - 31,8% этилбензол – 10,7% толуол – 2,2% | ALLNEX GERMANY GMBH | Германия |  | 3824999609 | KG.11.01.09.008.Е.000793.03.17
Cycat VXK 6395 | представляет собой блокированный амином кислотный катализатор. Используется в химической промышленности для сшивки отверждаемых систем на основе мочевины и меламина при низких температурах при производстве красок печной сушки для промышленных изделий, автомобильных заводов | 57-59% изопропанол (CAS 67-63-0) 34-36% толуолсульфоновая кислота, 2-амино-2-метилпропаноловой соли (CAS 68298-05-5) 2,9% глицерин (CAS 56-81-5)
Ebecryl 152 | акрилированная прозрачная и низковязкая смола предназначена для использования при производстве УФ-чернил для струйной печати. Не содержит растворителей, предназначена для производства пигментных паст с низкой диспергирующей способностью. Обеспечивает хороший цвет пигментов, дисперсионную стабильность, а также обеспечивает улучшенные характеристики струйной очистки. | оксибис(метил-2,1-этандиил) диакрилат – 42-52%, гексаметилен диакрилат – 16-25 %, 2-пропеновая кислота, продукты реакции с дипентаэритритолом6-16%, Алифатический диакрилат16-26% | Allnex Belgium NV/SA | Бельгия
Indunal OP 258 AS | Жидкая добавка для средств личной гигиены и индустриальной чистки. Замутняющий агент для средств личной гигиены, домашней и индустриальной очистки. Является сырьем для производства парфюмерно-косметической продукции, средств бытовой химии | КОМПОНЕНТ CAS REACH % в составе Styrene/Acrylates Copolymer Стирол-акриловый сополимер Полимер 97,30% Trideceth-7 Тридецет-7 78330-21-9 1,4% Sulfuric acid, C12-14-alkyl esters, sodium salts Серной кислоты ,С12-14- алкиловый эфир , натриевая соль 85586-07-8 1,30% | Indulor Chemie GmbH | Германия
Induprint PAC 266 | Эмульсионный полимер на основе акрилатов и метакрилатов, карбоксилированный Области применения: печатные краски Разбрызгиватель для флексографских и глубокой печати на водной основе (для гофрированного картона, картона, бумажных пакетов ...) Характеристики: отличная растворимость очень высокая вязкость раствора соли, растворенной в аммиаке очень хорошая передача | 49,4% - вода 49% - Метилакриловый полимер 1,6% - сюрфактант | Indulor Chemie GmbH | Германия
Indurez SR10PG | Полимеры стирола в первичных формах, стирол-акриловая твердая смола, используется в полиграфической промышленности при производстве красок и лаков | Стирол-акриловая смола— 100% | INDULOR CHEMIE GMBH | Германия
Macrynal VSM2702/58XSNA | гидроксифункциональный акриловый сополимер в органическом растворителе - связующее применяемое для изготовления высокого качества двух-компонентных индустриальных покрытий . | гидроксифункциональный акриловый сополимер -58% бутилацетат (CAS 123-86-4) -4-4,5% гидроксиметилметакрилат ( CAS-868-77-9) <0.3% Ксилол CAS 1330-20-7) -20,5-22,5% Сольвент нафта (CAS 64742-95-6) 7,5-8,5% Этилбензин (CAS 100-41-4) -7,0-7,5% Толуол (CAS 100-88-3) -<0.3%
NeoBinder 317H(Induprint PAC317H ) | Добавка для печатных красок - водный раствор полимера на основе метакрилатов и карбоксилатов. | Акриловая эмульсия - 30% (2-methoxymethylethoxy)propanol - 3% Вода – 67% | Indulor Chemie GmbH | Германия
NeoPac E-129 | дисперсия акрилово-уретанового сополимера c преобладанием акрилового мономерного звена по массе. Продукт создан для использования в прозрачных и пигментированных покрытиях по дереву и демонстрирует твердость, химическую устойчивость, отличную устойчивость к отпечаткам и хорошую смачиваемость подложки. | Акрилово-уретановый сополимер – 38-40% (CAS конфиденциален) Вода – 60-62% | DSM Coating Resins | Нидерланды
Omnirad 1173 | Фотоинициатор, используются в качестве фотоинициаторов в производстве УФ-отверждаемых материалов | 2- гидроки-2-метил—фенилпропан-1 С10Н12O2 - 100% CAS №7473-98-5 | IGM Resins BV | Нидерланды |  | 2914409000
Omnirad BP flakes | Фотоинициатор. Действует как инициатор свободных радикалов. Предназначен для отверждения ультрафиолетового излучения. Значения УФ-поглощения составляют 251 и 333 нм. Используется в офсетных, флексографических и шелкографических чернилах, наждачных лаках, деревянных и пластиковых покрытиях. | Бензофенон – 100% | IGM Resins BV | Нидерланды
OTA 480 | Сложный эфир акриловой кислоты, олиготриакрилат, глицеринпропоксилированный эфир с акриловой кислотой применяется в качестве добавки для лакокрасочных материалов промышленного назначения , в виде прозрачной жидкости желтоватого цвета | Глицерин пропоксилированный, эфиры с акриловой кислотой(CAS 52408-84-1) >=99% Трипропилен гликоль диакрилат(CAS 42978-66-5) 0,5% | ALLNEX BELGIUM SA/NV | Бельгия | Нет | 2916120000
Photomer 4172 | PHOTOMER® 4172 представляет собой алифатический тетраакрилат с низким запахом с низкой вязкостью и превосходной реакцией сшивки с очень низкими уровнями толуола, используется при производстве красок и лаков в полиграфичесмкойц промышленности | ПЕНТАЭРИТРИТОЛ, ЭТОКСИЛИРОВАННЫЙ, ЭСТЕРЫ С АКТИВНОЙ КИСЛОТОЙ | IGM Resins BV | Нидерланды
Resydrol AX 246w/70BG | представляет собой алкидную смолу в бутилгликоле. Используется в химической промышленности в качестве связующего при производстве коррозионностойких красок на водной основе для окраски изделий методом окунания или безвоздушным распылением с последующей горячей сушкой при низких температурах. На основе Resydrol AX 246w/70BG получаются высококачественные финишные однослойные покрытия для промышленного применения. | Эпоксимодифицированная алкидная смола – 71-72% Бутоксиэтанол 21.5-22.5 % Метоксипропанол 6.-5-7%
Resydrol VAL 5547w | алкидная смола, модифицированная льняным маслом. Применяется в лакокрасочной промышленности для изготовления водорастворимых пропиток по дереву для внутренних и наружных работ. | алкидная смола 98% гидроксиэтилметакрилат<1%
SILCO GLIDE T-57 | представляет собой модифицированный полисилоксан. Высокоэффективная противоскользящая и выравнивающая добавка на основе силикона. Для промышленных систем на основе растворителей и УФ-покрытий. Прозрачная жидкость. | полисилоксан - 98% | SILCONA GmbH&Co.KS Germany | Герани
Silco SPERSE HLD-11/VS | Высокоэффективный диспергирующий агент для пигментированных систем на водной основе на основе насыщенной полиэфирной смолы ((продукта поликонденсации гликолей и производных фталевой кислоты) Применяется в качестве диспергатора при производстве лакокрасочных систем. | насыщенный полиэфир - 50-52 % Вода 48-50% | SILCONA GmbH&Co.KS Germany | Германия
Silco SPERSE HLD-69 | Высокоэффективный диспергатор на основе насыщенной полиэфирной смолы (продукта поликонденсации гликолей и производных фталевой кислоты) Применяется для всех неорганических и органических пигментов и наполнителей для водорастворимых чернил для печати. | насыщенный полиэфир - 33-35 % Вода 65-67% | SILCONA GmbH&Co.KS Germany | Германия
TPGDA | двухфункциональный акрилат с низкой вязкостью, низким запахом и умеренной раздражительностью кожи. Реактивный мономер для УФ материалов с хорошей реакцией отверждения, образует пленки, которые являются гибкими, твердыми и глянцевыми, демонстрирует хорошие характеристики растворимости и снижения вязкости с типичным излучением УФ-отверждаемыми олигомерами | Трипропиленгликоль диакрилат CAS 42978-66-5 – 99,5% | Jobachem GmbH Germany | Германия | 9класс UN3082 | 2916120090
Ultralube ® D-816 | редставляет собой воск на водной основе дисперсии улучшение качества поверхности водных лаков и печатных красок, также может быть использован для производства на водной основе деформирующих смазочных материалов. | Воск 65% Вода 35% | keim additec surface GmbH | Германия
Ultralube E-842 | Эмульсии воска на водной основе очень устойчивы к истиранию, имеет высокий эффект вымирания. Предназначен для улучшения поверхностных свойств водорастворимых покрытий и чернил после образования пленки. Он может быть использован в покрытиях для улучшения водостойкости и термостойкости лакокрасочной пленки, предотвращения царапин и увеличения скользкости лакокрасочной пленки. | Воск 42% Вода 58% | keim additec surface GmbH | Германия
ULTRALUBE® E-668 H | эмульсия полипропиленового воска на водной основе, используемая в качестве промотора адгезии для покрытия наполнителей, таких как стекло и натуральные волокна, а также для улучшения качества водных лаков, печатных красок и лаков | Воск 57% Вода 35% Жирные cпирты, этоксилированные C9-11 – 5-10% 1,2-бензизотиазол-3 (2H) -1 - <0.01% | keim additec surface GmbH | Германия
ULTRALUBE® E-1042/35 | эмульсия полипропиленового воска на водной основе, используемая в качестве промотора адгезии для покрытия наполнителей, таких как стекло и натуральные волокна, а также для улучшения качества водных лаков, печатных красок и лаков | Воск 39% Вода 57% Жирные cпирты, этоксилированные C16-18 – 5% 1,2-бензизотиазол-3 (2H) -1 - <0.01% | keim additec surface GmbH | Германия
Modaflow 9200 | Акриловая смола, без добавления силикона, это новый модификатор потока с низкой вязкостью, разработанный специально для добавления в краски и лакои, для обеспечения превосходного глянца. Для лакокрасочной промышленности |  | Allnex Belgium SA/NV | Бельгия
Benzophenone INK Grade | представляет собой белый или не совсем белый кристаллический порошок или чешуйки. Данный фотоинициатор для инициирования радикальной фотополимеризации ненасыщенных смолы, такие как форполимер, например акрилаты - в сочетании с моно- или многофункциональные мономеры. Используется при изготовлении красок и лаков. Область применения – лакокрасочная промышленность | CAS #: 119-61-9 | Jobachem Suzhou Co. Ltd | Китай |  | 29143900
Photoinitiator RC 73 | представляет собой высокоэффективный фотоинициатор I типа с низким уровнем пожелтения, используемый для инициирования радикальной полимеризации ненасыщенных олигомеров, например акрилаты после воздействия ультрафиолета. Может использоваться в сочетании с моно или многофункциональными мономерами. Область применения – лакокрасочная промышленность. | CAS #: 7473-98-5 | Jobachem Suzhou Co. Ltd | Китай
Modaflow POWDER 6000 | обавка при производстве лакокрасочных материалов. Применяется в производстве порошковых красок в качестве добавки для улучшения розлива. Рекомендуемая дозировка 0.5-1% | диоксид кремния - 35 % (CAS 7631-86-9) акриловый сополимер - 65% | Allnex USA Inc | США
СС2679-6 | представляет собой насыщенную полиэфирную смолу. Используется в химической промышленности при производстве порошковых полиэфирных красок для наружного применения. | 100% насыщенная полиэфирная смола | Allnex Italy SRL | Италия
Additol P920 | представляет собой катализатор. Содержит 5% активного вещества в насыщенной полиэфирной гидроксильной смоле. Используется в химической промышленности при производстве порошковых красок для придания поверхности покрытия декоративных свойств – структуры кожи с хорошими физико-механическими свойствами. | 95 %насыщенная полиэфирная смола (CAS конфиденциален) 5% соли триалкиламиносульфоновой кислоты (CAS конфиденциален) | Allnex Italy SRL | Италия
CC2920-0 | Насыщенная полиэфирная смола. Используется в химической промышленности в производстве порошковых красок. | 100% насыщенная полиэфирная смола с концевыми гидроксильными группами (CAS конфиденциален) | Allnex Italy SRL | Италия
аки масляные торговой марки «Gardseal» G32000, G23790 | Бесцветный прозрачный масляный лак, применяется для покрытия типографских продуктов печати для придачи матовости или глянца, а так же для придание стойкости к истиранию. Масляные лаки применяют как для сплошного, так и для выборочного лакирования. Выборочное лакирование осуществляется при помощи офсетного печатного аппарата. Механизм закрепления масляного лака, как и у масляных печатных красок, двух видов: физический — впитывание и химический — окислительная полимеризация. | Компонент Содержание CAS Нефтяной дистиллят 10-30 % 64741-44-2 Минеральное масло 50-75 % 64741-91-9 Кобальта октоат < 1 % 68409-81-4 ПАВ (сурфактант) 3-5 % 000577-11-7 Воск < 1 % не классифицируется Реагент скольжения < 1 % 68131-40-8 Антивспениватель < 1 % 68440-66-4 | Gardiner Colours Limited | Великобритания
Omnirad TPO | высокоэффективный фотоинициатор I типа с низким уровнем пожелтения, используемый для инициации радикала полимеризация ненасыщенных олигомеров, например акрилаты после воздействия ультрафиолета. Может использоваться в комбинация с моно- или многофункциональными мономерами. | Дифенил(2,4,6-триметилбензоил) фосфин оксид(75980-60-8) 100% | IGM Resins B.V | Нидерланды | UN 3077 ENVIRONMENTALLY HAZARDOUS SUBSTANCE, SOLID, N.O.S., 9, III |  | BY.70.06.01.008.Е.002421.06.16
EBECRYL 1885 | представляет собой неразбавленную полиэфиракрилатную смолу. Пленки EBECRYL® 1885, отвержденные ультрафиолетовым светом (UV) или электронным лучом (EB), демонстрируют высокую гибкость и превосходную стойкость к истиранию | Триэтиленгликоль диакрилат(1680-21-3) менее 5%; Триметилолпропан триакрилат (15625-89-5) менее 0,1%; Толуол(108-88-3) менее 0,5%; Акриловая кислота(79-10-7) менее 0,5%; 4-Метоксифенол(150-76-5) менее 0,28%; 4-трет-бутилпирокатехол(98-29-3) 0,1-0,2%; акриловая смола 90-93% | Allnex Belgium SA/NV | Бельгия
Modaflow Epsilon | добавка для улучшения розлива для промышленных покрытий на основе растворителя, не содержит силиконовых ингредиентов.Добавляемое количество: 0,15 - 2,5% на твердую смолу. | акриловый сополимер - 80% 1 Метокси 2 пропанол ацетат CAS108-65-6 — 18-20% | Allnex Germany GmbH | Австрия
Omnirad 4PBZ flakes | эффективный фотоинициатор используемый для инициирования радикальной полимеризации ненасыщенных олигомеров, к примеру, таких как — акрилаты после воздействия ультрафиолета, используется в лакокрасочных материалах | 4 фенил Бензофенон 100% CAS 2128-93-0 | IGM Resins BV | Нидерланды | UN 3077 ENVIRONMENTALLY HAZARDOUS SUBSTNACE, SOLID, N.O.S.,9,III
Omnirad 184 | Высокоэффективный нежелтеющий фотоинициатор спользуемый для инициирования фотополимеризации химически ненасыщенных форполимеров, используется в лакокрасочных материалах | 1-Гидроксициклогексилфенилкетон — 100% CAS 947-19-3 | IGM Resins BV | Нидерланды
PressClean IQ | Нетканые смывочные полотна сделаны из высокоабсорбентного древесного волокна и PET, импортируемых из Северной Америки, путём ламинирования в процессе производства нетканого полотна. Полотна мелкотекстурированные, мягкие, с отличной впитывающей способностью, замечательной очищающей способностью по отношению к краске и бумажной пыли, хорошей геометрической стабильностью и стойкостью к истиранию применяются в полиграфической промышленностина типографских станках для очистки барабана от остатков и излишков лакокрасочных продуктов оставшихся в ходе печати и имеют следующие характеристики: Способность впитывать влагу составляет 600%. Цвет: голубой-зеленый. | целлюлоза 45%, полиэстер 55% | Atece Graphic Products | Нидерланды
Beckopox EP386w/52wa | редставляет собой эпоксидную смолу, растворенную в воде. Используется в химической промышленности в качестве пленкообразующего для покрытий, где требуется очень хорошая химическая устойчивость. Для покрытий вагонов, полов, компаундов , стальных конструкций . | эпоксидная смола -49-53% вода 41-45% пропоксиэтанол 4-6%
Phenodur PR722/53BG/B | отверждаемая непластифицированная фенольная смола в бутилгликоле и бутаноле. Используется вместе с эпоксидными смолами - в комбинации термоотверждающихся фенольно-эпоксидных смол для внутренних и наружных работ получаются покрытия для металлических упаковочных контейнеров, используемых в пищевой промышленности; покрытия имеют высокую адгезию, также покрытия имеют высокую химическую стойкость и могут использоваться в качестве защитных покрытий для аппаратов, сосудов и трубопроводов. | 53% фенольной смолы (конфиденциальная CAS) ~ 33% 2-бутоксиэтанола (CAS 111-76-2) ~ 11% бутанола (CAS 71-36-3) <2% фенола (CAS 108-95-2) <1,5% о-крезола (CAS 95-48-7) <0,1% формальдегида (CAS 50-00-0)
Beckopox EP 128 | представляет собой жидкую эпоксидную смолу, не содержащую растворителей, содержит нелетучий реактивный разбавитель. В зависимости от выбора отвердителя ее можно отверждать и при комнатной температуре и при повышенной. Отвержденные системы обладают отличной устойчивостью к химическим веществам, растворителям и влаге, обладают отличными электрическими свойствами. Используется при производстве окрытий по бетону и различных компаундов. | Бисфенол А (эпихлоргидрин)эпоксидная смола средней мол массы 700 CAS25068-38-6 -65-75% пара трет бутил фенол глициридный эфир CAS 3101-60-8 - 25-35%
Beckopox EP2384 | представляет собой твердую эпоксидную смолу в виде водной дисперсии. Отвержденная смола вместе с подходящими отверждающими агентами применяется для минералных и металлических подлжек. Готовые покрытия имеют отличную устойчивость к растворителям и влаге. | модифицированная эпоксидная смола в воде -57% вода 43%
Beckopox EH651/70X | отвердитель. Обладает чрезвычайно высокой вязкостью. В комбинации с эпоксидными смолам, как на основе растворителей, так и на водной основе, дает системы с длительным временем жизни. Отвержденные пленки демонстрируют хорошую гибкость, адгезию, водостойкость и сопротивление для многих химических веществ. Используется для металлических покрытий и в антикоррозионных-праймерах | полиамидоамин аддукт 70% ксилол CAS 1330-20-70 20-24% Этил бензин CAS 100-41-4 5%-9.5 толуол 100-88--3 0,3%
Additol VXL 4998/40 | Добавка в лакокрасочные материалы. Агент розлива. Антикратерная добавка для водных красок. | акриловый сополимер нейтрализованный , растворенный в воде 40% вода 60% 1 метокси 2 пропанол CAS 107-98-2 2%
Additol VXW 6208 | Добавка в лакокрасочные материалы. Диспергатор для водных красок | модифицированный акриловый сополимер -50% вода -50%
Indunal NKS | Диспергирующий агент для неорганических пигментов и наполнителей в системах на водной основе. Эмульсионные краски и штукатурки, деревянные покрытия, базовые покрытия на ДВП, клеи,(то есть для мела, глины, диоксида титана) Свойства: превосходное смачивание пигментами, улучшенная стабильность при хранении высокопигментированных систем, очень высокая гидролитическая стойкость. | натриевая соль полиакриловой кислоты -39,5-40% вода- 60%
Indunal A | Диспергирующий агент для неорганических пигментов и наполнителей в системах на водной основе. Эмульсионные краски и штукатурки, деревянные покрытия, базовые покрытия на ДВП, клеи,(то есть для мела, глины, диоксида титана) Свойства:превосходное смачивание пигментами, улучшенная стабильность при хранении высокопигментированных систем. | аммониевая соль полиакриловой кислоты -30% вода- 70%
NeoRez R-986 | твердая, химически стойкая полиуретановая дисперсия для использования в высокоэффективных верхних покрытиях. Характеристика продукта: Тип - анионный, алифатический Поликарбонатная дисперсия Нейтрализующий агент - Триэтиламин Стабильность замораживания / оттаивания - стабильная NeoRez R-986 - очень совместимый полиуретан. Дисперсия подходит для пигментного шлифования. Покрытия на основе неорез 986 имеют высокую химическую и механическую стойкость. | полиуретан - 34-36% N-метил 2-пирролидон -13.5% триэтиламин - 1-3% вода - 50%
QUALICURE GC1000Z | представляет собой сложный эфир акриловой кислоты , который используют для увеличения скорости УФ полимеризации Также используется в комбинации с другими фотоинициаторами Рекомендуемые уровни от 9 до 12% в пересчете на общую рецептуру, характеризуется светлым цветом, малой вязкостью, улучшенной стабильностью, низкой летучестью. УФ отвержденные продукты, с использованием QUALICURE GC1000Z имеют низкий запах, высокий глянец покрытия. Используется для УФ отверждаемых покрытий (по дереву, металлу, в полиграфии) | Эфир (1-метил-1,2-этандиил)бис[окс и(метил-2,1-этандиил)] пропеновой кислоты >=99% продукты реакции с диэтиламином <1%
Ebecryl 898 | полиэфир тетрафункционального 100% твердого вещества, специального назначения акрилат, который расширяет эффект матирования кремнеземсодержащего состава. | Глицерин пропоксилированный, сложные эфиры с акриловой кислотой CAS - 52408-84-1 30-40% Акриловая кислота CAS 79-10-7 <0.25% Акрилированная смола 45-55% | Allnex Belgium SA/NV | Бельгия
DPHA PHOTOMER 4666 | Акрилированный дипентаэритрит (DPHA) является многофункциональным реактивным разбавителем, который полимеризуется при воздействии источников свободных радикалов. DPHA особенно полезен в отверждаемых ультрафиолетовым (УФ) и электронно-лучевым (ЭБ) покрытиях и чернилах где улучшенный отклик отверждения, твердость и устойчивость к царапинам / истиранию желательно. | Дипентаэритритол гексаакрилат, CAS 29570-58-9 – 99,9% | IGM Resins b.v. | Нидерланды
PHOTOMER 4158 | является отличным фотомером при отверждении УФ / ЭБ по сравнению с другими многофункциональными акрилатами. Несмотря на свою пониженную концентрацию акрилата (то есть моль / литр), проявляет превосходную реакционную способность сшивания. придает твердость, характерной для отвержденных полимеров с высокой плотностью сшивки. Рекомендуется для использования в УФ / ЭБ отверждаемых покрытиях и лаках для различных промышленных применений, где требуется диспергируемость в воде, таких как фотополимеры с растворителем / водой. Рекомендуется также для краски для трафаретной печати, литографических красок и покрытий для бумаги / картона в различных областях графики. | Пропилидинметриметанол, этоксилированные эфиры с акриловой кислотой – 99% Номер в реестре CAS: 28961-43-5 Акриловая кислота 0.025 - <0.25% Номер в реестре CAS: 79-10-7 | IGM Resins B.V. | Нидерланды
Art Pearl P-800T | микрокапсулы для лаков, предназначены для матирования лаков и красок, придания блеска. | Уретановая смола – 95,5-98,5% Кремнезем – 1,5-4,5% | DKSH Switzerland Ltd | Щвейцария
ULTRALUBE E-325 | эмульсия воска на водной основе, улучшающая поверхностные свойства лаков, печатных красок и чернил, и прочих покрытий | 40% парафиновый воск 5 - 10% неионогенные ПAВы 50 - 55% вода | Keim additec surface GmbH | Германия
PHOTOMER 4211 | сложные эфиры акриловой кислоты, высокореакционноспособный монофункциональный акрилатный мономер, его можно использовать в качестве низковязкого разбавителя для систем, отверждаемых ультрафиолетовым излучением. | 2- (2-этоксиэтоксиоэтил) этил акрилат – 100% | IGM Resins b.v. | Нидерланды
Deuteron St-S | смолы карбамидные и тиокарбамидные, в первичных формах: добавка, представляет собой матирующее средство в виде порошка на основе карбамидоформальдегидной смолы, используется в химической промышленности при производстве лакокрасочных материалов | метилендиаминометилэфир поликонденсат 85-90 % (cas 9011-05-6), формальдегид < 0,1 % (cas 50-00-0), дистиллированная вода 10-15 % (cas7732-18-5), не содержит этиловый спирт. | Deuteron Gmbh | Германия
Induprint PAC 2814 | Добавки для печатных красок - Эмульсионный полимер на основе метилметакрилата, карбоксилированный | Метакриловый полимер - 43,7% Вода – 55% | Indulor Chemie GmbH | Германия |  | 3906909007
SYLOID 244 | многофункциональная добавка, двуокись кремния, синтетический аморфный силикагель, для использования в химической промышленности, для производства порошковых покрытиий(полиграфия) | Диоксид кремния – 99% | GRACE GMBH&CO.KG | Германия
Ultralube MD-2000 (ULTRALUBE GA 2000) | Водная микродисперсия на основе воска улучшающая качество поверхностипечатных красок на водной основе, лаков и печатных лаков. | спирты, C16-C18 и C18-ненасыщенные, этоксилированные - 1-3% 1,2-бензизотиазол-3 (2H) -он - 0,01% Воск - 47 Вода - 50% | keim additec surface GmbH | Германия |  | 3405909000
SILCO GLIDE T-51 | эмульсия на водной основе, содержащая высокомолекулярный полимерный силикон для улучшения поверхностных качеств лаков, печатных красок, OPV и покрытий | полисилоксан - 98% cпирты C12-14, вторичные, этоксилированные - 2% | SILCONA GmbH&Co.KS Germany | Германия
Термографические порошки Faust Hiflo | высокоглянцевые прозрачные, металлические и других оттенков термографические порошоки, пригодные для использования в сочетании с блестками для повышения качества отпечатанного изображения. Типичное использование - поздравительные открытки, упаковка, обои и предметы канцелярских товаров. | Полиамидная смола(CAS - 68154-52-9) – 90-99% Добавки – 1-10% | Powder Arts Thermography Warehouse Ltd | Соединенное королевство
Gasil HP 230 | - многофункциональная добавка, двуокись кремния, синтетический аморфный силикагель, для использования в химической промышленности, для производства порошковых покрытиий(полиграфия) | Диоксид кремния > 80% Вода < 20% | PQ Silicas UK Ltd | Великобритания |  | 2811220000
Additol VXW6503N | представляет собой реологическую добавку и смачиватель на основе модифицированных полиэфиров. Используется в химической промышленности при производстве водорастворимых красок, добавка предназначена для снижения поверхностного натяжения, выравнивает и улучшает качество покрытия. | 42% силиконового модифицированного полиэфира (CAS конфиденциален) 50% метилового эфира дипропиленгликоля (CAS 34590-94-8) 8% полиалкиленоксида (CAS конфиденциален) | Allnex Germany GmbH | Германия
Laromer PA 9083 | представляет собой сложный эфир акрилированной фосфорной кислоты. Из-за высокое кислотного числа и содержания фосфора ок. 12% действует как отличный усилитель адгезии и связующее, устойчивое к УФ-излучению покрытия. | 2-пропеновая кислота, 2-метил-, фосфинобис (окси-2,1-этандиил) эфир – 50-75% 2- (фосфоноокси) этилметакрилат – 30-50% ортофосфорная кислота -5-10% | BASF SE | Германия |  | 3824999209 | RU.77.01.34.008.Е.001984.08.20
Ceralene 2T | представляет собой полиэтиленовый воск низкой плотности с типичной средней молекулярной массой 5000 МВт | Этен, гомополимер | Euroceras Sp. z o.o. | Польша
Modaflow 9200 | Акриловая смола, без добавления силикона, это новый модификатор потока с низкой вязкостью, разработанный специально для добавления в краски и лакои, для обеспечения превосходного глянца. Для лакокрасочной промышленности |  | Allnex Belgium SA/NV | Бельгия
TMPTA | сложные эфиры акриловой кислоты, Триметилолпропан триакрилат (TMPTA) представляет собой три- функциональный мономер, который полимеризуется в присутствии свободных радикалов. TMPTA совместим с широким спектром акрилированных смол. Системы с содержанием TMPTA позволяют получить плёнки с высоким глянцем, хорошей твёрдостью, стойко- стью к растворителям и к истиранию. | 2-пропеновая кислота 2-этил-2 - [[(1-оксо-2-пропенил) окси] метил] -1,3-пропандииловый эфир – 100% | Allnex Belgium SA/NV | Бельгия |  | 2916120000
TEGO Glide 432 | Добавка, улучшающая скольжение и розлив, демонстрирует очень хорошее скольжение и смачивающую способность по отношению к субстрату. | сополимер полиэфирсилоксана – 100% | Evonik Operations GmbH | Германия |  | 3910000008
DPGDA | (диакрилат дипропиленгликоля) – сложные эфиры акриловой кислоты, это бифункциональный реактивный разбавитель, который полимеризуется при воздействии источников свободных радикалов. DPGDA особенно полезен в покрытиях и чернилах, где желательны улучшенная гибкость и адгезия в сочетании с хорошей влагостойкостью. |  | Allnex Belgium SA/NV | Бельгия |  | 2916120000
Zincum N37SL | стеарат цинка – анионное поверхностно-активное вещество. Используется как смазочный материал и разделительный агент при изготовление пластиковых изделий, в производстве резиновых изделий, в производстве мыла, моющих, чистящих и полирующих средств, также в производстве бумаги, картона и клея. | Стеарат цинка – 92% Зольность – 6.5% Свободные жирные кислоты - 1% Вода – 0.5% | BAERLOCHER LINGEN GMBH | Германия |  | 3402119000
ALBERDINGK AC 2514 , AS2610, AC 3660 | Водный сополимер эфиров акриловой кислоты, используется в полиграфической промышленности | Усредненный Химсостав: Акриловый полимер 30-40% Консервант бензотиазол менее 0,01% Вода 60-70% | Alberding Boley GmbH | Германия |  | 3906909007 | не подлежит
EP4300E | полиуретановая дисперсия. Алифатический полиуретан. EP 4300E представляет собой водный уретановый полимер, предназначенный для различных применений, включая автомобилестроение. Используется для изготовления лкм, которые применяются для окраски различных частей автомобилей. EP 4300E - мягкий, но прочный полимер. Также EP4300E можно использовать в качестве ламинирующего клея | Хим. состав: Алифатический полиуретан - 37% Дипропиленгликоль диметиловый эфир CAS 111109-77-4 - 7,6% Вода - 55,4% | EOC Belgium | Бельгия
Induprint SE 255 | Полиэфирный полимер на основе стирола и акрилатов. Обладает отличной водостойкостью, высоким блеском, отличными смачивающими свойствами пигмента. Обладает хорошей адгезией к пленкам и пленкам. Он является анионным по своей природе и имеет стабильную стабильность замораживания / оттаивания. Используется для глянцевых лаков с нанесенным покрытием и в упаковочном оборудовании для флексографической и глубокой печати | Химсостав: Вода 55% Акриловая кислота 15% Этил-гексил акрилат 15% Стирол 10% Бутилакрилат 5% | Indulor Chemie GmbH | Германия
Tronox TiONA 595 | это многоцелевой пигмент на основе диоксида титана с рутиловой обработкой на основе хлорида, разработанный для обеспечения выдающегося сочетания дисперсности, непрозрачности, блеска и долговечности в широком спектре покрытий. | Диоксид титана - 98% Оксид алюминия - 1% | Cristal Pigmentos do Brasil SA | Бразилия
Induprint SE 245 | Полиэфирный полимер на основе стирола и акрилатов. Обладает отличной водостойкостью, высоким блеском, отличными смачивающими свойствами пигмента. Обладает хорошей адгезией к пленкам и пленкам. Он является анионным по своей природе и имеет стабильную стабильность замораживания / оттаивания. Используется для глянцевых лаков с нанесенным покрытием и в упаковочном оборудовании для флексографической и глубокой печати | Химсостав: Вода 60% Акриловая кислота 15% Этил-гексил акрилат 10% Стирол 15% Бутилакрилат 4% | Indulor Chemie GmbH | Германия
Induprint PAC 2812 | Добавка для печатных красок - Эмульсионный полимер на основе метилметакрилата, карбоксилированный | Метакриловый полимер - 43,7% Вода – 55% | Indulor Chemie GmbH | Германия
Indurez SR 200 | Твердая стирол-акриловая смола, не содержащая гликоля используется в полиграфической промышленности при производстве красок и лаков | Стирол-акриловая смола— 100% | Indulor Chemie GmbH | Германия
Silco AF 831 | модифицированный алифатический полиэфир для эффективного пеногашения в процессе производства ЛКМ и деаэрации из систем покрытий на водной основе. Представляет собой непрозрачную белую дисперсию. Действующее вещество гидрофобный полимер (полиэфир) и диоксид кремния. Рекомендуемая дозировка 0.1- 1% используется в покрытиях по дереву, печатных красках | полиоксилакиленгликоль двуокись кремния вода | SILCONA GmbH & Co. KG | Германия |  | 3907911000
Omnirad OMBB | фотоинициатор типа II, практически не имеющий запаха, который при использовании с синергистами третичного амина, инициирует радикальную полимеризацию ненасыщенных олигомеров, например акрилаты после воздействия УФ-излучения. | Метил 2-бензоилбензоат – 100% | IGM Resins B.V. | Нидерланды |  | 2918300000
Induprint SE-900 | представляет собой эмульсию стирол-акрилового полимера в воде, используется в производстве флексографических красок и красок глубокой печати на водной основе. | стирол-акриловый полимер 44%, вода 56% | Indulor Chemie GmbH | Германия |  | 3903909000
Modaflow Lambda | Добавка в ЛКМ. Акрило-силиконовый гибридный агент розлива. Демонстрирует превосходный баланс совместимости и эффективности по сравнению к традиционным силиконовым или акриловым выравнивающим добавкам и, совместим во всех неводных составах с прозрачным покрытием и верхним слоем. При его применении у конечного покрытия получается великолепный блеск и отсутствие проколов в покрытии используется в производстве красок и лаков. | >95% полиакрилатный сополимер CAS конфедициален <2% этилгексанол CAS 104-76-7 <2% примеси CAS конфедициален | Allnex Belgium SA/NV | Бразилия
Schwego Foam 8453 | добавка, эффективный антивспенивающий агент для любых увлажняющих растворов в рециркулярных системах увлажнения печатных машин. | акриловый полимер, растворённый в этоксилатах жирных спиртов , в виде жидкости , не содержит этиловый спирт | Bernd Schwegmann GmbH & Co KG | Германия |  |  | BY.70.06.01.008.Е.003837.11.12
OS 70 PG | добавка для лкп, представляет собой раствор анионного поверхностно-активного вещества в воде. | докузат натрия: 70%, вода: около 30%, не содержит этиловый спирт | PLASTBUD SP. Z O.O | Польша |  | 3402119000
XIAMETER PMX-200 SILICONE FLUID | добавка при производстве косметических средств , cas №63148-62-9, полидиметилсилоксаны, в виде бесцветной жидкости |  | THE DOW CHEMICAL COMPANY | США
CR – 828 | это многоцелевой рутиловый пигмент диоксида титана с синим оттенком, обработанный хлоридом и рутилом, обеспечивающий выдающееся сочетание легкости диспергирования, превосходных оптических свойств и хорошей стойкости в широком спектре покрытий. |  | Tronox Pigments (Holland) B.V | Нидерланды
RС – 813 | это многоцелевой рутиловый пигмент диоксида обеспечивающий выдающееся сочетание легкости диспергирования, превосходных оптических свойств и хорошей стойкости в широком спектре покрытий. |  | CINKARNA | Словения
Еbecryl 1885 | представляет собой неразбавленную полиэфирно-акрилатную смолу, обладают высокой гибкостью и превосходной стойкостью к истиранию. Используется в качестве добавки в лакокрасочной промышленности. | Диакрилат триэтиленгликоля – 5% Триметилолпропантриакрилат – 0,5% Толуол – 0,5% Акриловая кислота – 0,5% 4-метоксифенол – 0,28% 4-трет-бутилпирокатехин – 0,1% Акриловая смола – 93% | Allnex Belgium SA/NV | Бельгия
AD 330/0 |  | Акрило-стирольный полимер – 45% Вода – 53,8% | Indulor Chemie GmbH | Германия
EBECRYL 605 | EBECRYL 605 - представляет собой эпоксидиакрилатный олигомер на основе бисфенола А, разбавленный 25% мономера диакрилата трипропиленгликоля. Состав: Эпоксидиакрилат бисфенола А - 70-80% ,cas№ 55818-57-0, Трипропиленгликоль диакрилат – 20-30% , cas№ 42978-66-5 , в виде жидкости , не содержит этиловый спирт, применяется для производства покрытий в лако-красочной промышленности . расфасовано не для розничной продажи в | Эпоксидиакрилат бисфенола А - 70-80% ,cas№ 55818-57-0, Трипропиленгликоль диакрилат – 20-30% , cas№ 42978-66-5 | Allnex Belgium SA/NV | Бельгия |  | 2916120000 | не подлежит
EBECRYL P116 | EBECRYL P116 - реакционная добавка для увеличения скорости УФ полимеризации . Состав : 2-Пропеновая кислота, 1,1'-[(1-метил-1,2-этандиил)бис[окси(метил-2,1-этандиил)]] эфир, продукты реакции с диэтиламином - 99% , cas№111497-86-0, в виде жидкости , не содержит этиловый спирт, применяется для производства покрытий в лако-красочной промышленности . расфасовано не для розничной продажи в | 2-Пропеновая кислота, 1,1'-[(1-метил-1,2-этандиил)бис[окси(метил-2,1-этандиил)]] эфир, продукты реакции с диэтиламином - 99% , cas№111497-86-0 | Allnex Belgium SA/NV | Бельгия |  | 2921199900 | подлежит!
EBECRYL 266 | EBECRYL 266 - алифатический уретантриакрилатный олигомер, разбавленный 25% мономера трипропиленгликольдиакрилата (TPGDA) , не содержащий олова. Состав : Полиуретановая смола - 70 – 80%,Диакрилат трипропиленгликоля - 20-30% ,акриловая смола 6-9%, в виде жидкости , не содержит этиловый спирт, применяется для производства покрытий в лако-красочной промышленности . расфасовано не для розничной продажи в | Полиуретановая смола - 70 – 80%,Диакрилат трипропиленгликоля - 20-30% ,акриловая смола 6-9% | Allnex Belgium SA/NV | Бельгия |  | 3909509008 | не подлежит
EBECRYL 4683 | представляет собой алифатический уретанакрилат( 65%), разбавленный на 35% по массе изоборнилакрилатом (IBOA). Применяется для покрытий ,отверждаемых ультрафиолетовым светом (УФ) для лако-красочных материалов ,В виде жидкости,не содержит этиловый спирт, расфасовано не для розничной продажи в |  | Allnex Belgium SA/NV | Бельгия |  | 3909509008 | не подлежит
EBECRYL 160 | EBECRYL 160 - представляет собой трехфункциональный разбавляющий олигомер, который полимеризуется при воздействии источников свободных радикалов. Состав: Этоксилированный триметилолпропантриакрилат - 98% ,cas№ 28961-43-5. В виде жидкости,не содержит этиловый спирт, применяется при производстве покрытий в лако-красочной промышленности , расфасовано не для розничной продажи в | Этоксилированный триметилолпропантриакрилат - 98% ,cas№ 28961-43-5 | Allnex Belgium SA/NV | Бельгия |  | 2916120000 | не подлежит
EBECRYL 1200 | EBECRYL 1200 - акриловая смола в органическом растворителе. В виде жидкости. Состав : акриловая смола - 50-60% , бутил ацетат-45-50% , акриловая кислота( остаток от производства) менее 1% , не содержит этиловый спирт. Применяется при производстве лако-красочных материалов , расфасовано не для розничной продажи в | акриловая смола - 50-60% , бутил ацетат-45-50% , акриловая кислота( остаток от производства) менее 1% | Allnex Belgium SA/NV | Бельгия |  | 3906909001 | не подлежит
AGITAN 120 | Эмульсия модифицированных жирных соединений, гидрофобного диоксида кремния, алкоксилированных соединений, сополимера полисилоксана и эмульгаторов в воде | Вода 75% Силикон 24% Консервант 1% | Munzing Chemie GmbH | Германия |  | 3824999200 | KG.11.01.09.008.Е.004157.10.19
Surfynol 104Е | Поверхностно-активное вещество представляет собой смачивающий агент и пеногаситель, разработанный для обеспечения сочетания преимуществ производительности. Уникальная химическая структура сурфактанта позволяет этому продукту обеспечить многофункциональные свойства, такие как снижение поверхностного натяжения, контроль j,образования пены и стабилизация вязкости. Рекомендованные дозы от 0.1 до 1.5%. применяется в автомобильных покрытиях, печатных красках, при диспергировании пигментов. | Этан-1,2-диол -50% CAS 107-21-1 2, 4, 7, 9-ТЕТРАМЕТИЛДЕК-5-ИН-4, 7-ДИОЛ 50% (CAS № 126-86-3) | Evonik Resource Efficiency GmbH | Германия |  | 3402901008 | RU.77.01.34.008.Е.001701.07.19
Doublecure 173 | представляет собой нежелтеющий фотоинициатор жидкого типа. Хорошие впитывающие свойства делают его идеальным для приготовления смесей фотоинициаторов. Это инициатор выбора для нанесения на дерево, металл и пластик, а также на клеи, отверждаемые УФ-излучением | 2-гидрокси-2-метилпропиофенон >= 98% | DOUBLE BOND CHEMICAL IND. CO., LTD | Тайвань |  | 2914409000
Laromer РЕ 9121 | Полиэфирный акрилат для создания отверждаемых излучением покрытий и печатных красок для дерева, дерева изделия на основе бумаги и пластмасс. | 1,3-пропандиол, 2,2-бис (гидроксиметил) -3-10% Бромид тстрабутиламмония 1-3% акриловая кислота; ирон-2-еновая кислота - 0,2-0,5% 2,6-ди-терт-Бутыл-п-крэсол 0,1-0,2% мехинол; 4-метоксифсиол; монометиловый эфир гидрохинона - 0,2-0,3% | BASF SE | Германия |  | 3907299900
BAYHYDUR ULTRA 2487 | гидрофильный алифатический полиизоцианат на основе гексаметилендиизоцианата (гди). применяется в качестве отвердителя, применяется при производстве ЛКМ в в лакокрасочной промышленности | Гидрофильный алифатический полиизоцианат на основе гексаметилендиизоцианата | Covestro Deutschland AG | Германия |  | 3911901900
Tego Foamex N | Пеногаситель/деаэратор для неводных составов обеспечивает высочайшую эффективность в борьбе с макро и микро пеной в покрытиях на основе органических растворит елей, покрытиях с радиационным отверждением и покрытиях с высоким содержанием сухого остатка |  | Evonik Resource Efficiency GmbH | Германия |  |  | RU.23.КК.08.015.Е.000968.07.16
HexaCode Base | это линейка высококонцентрированных монопигментированных цветных печатных красок на водной основе. Разработаны для использования в сочетании с расширителями HexaCode (X) и отдельными расширителями (SX), а также для повышения производительности в сочетании с техническими расширителями HexaCode (TX). Являются фундаментальными строительными блоками для всех типов печатных красок на водной основе. | Пигмент – 25-35% Пропиленгликоль – 10% Диспергатор триполифосфат — 9% Консервант — 1% Вода — 50-60% | lint Group Netherlands B.V. | Нидерланды |  | 3215190090
INDUPRINT SE 2675 | представляет собой эмульсию акрилового полимера в воде, | стирол-акриловый полимер 46-48% с преобладанием мономерного звена акрила , вода 52-54% | Indulor Chemie GmbH | Германия